## Plan1
|  | CAVIDADES NÃO CONFORMES | [6 empty] | BICO PARA FRASCO DE COLA 40G E 90G
Molde 188 - Compactor CEM-002
Cav. | Desvio | Data | Vedação |  |  |  | Controlador
1 | REBARBA NO Ø 8,97 MM | 2022-05-12 | S: | X | N: |  | V.P.F
2 |  |  | S: |  | N:
3 |  |  | S: |  | N:
4 | FURO (Ø MENOR*) COM REBARBA. TRASEIRA COM REBARBA | 2023-06-19 | S: |  | N: | X | JONAS
5 |  |  | S: |  | N:
6 | FURO (Ø MENOR*) COM REBARBA | 2023-06-19 | S: |  | N: | X | JONAS
7 | MEDIDA ACIMA DO PADRÃO NO Ø DOS ANÉIS DE VEDAÇÃO | 2023-06-16 | S: |  | N: | X | MATHEUS
8 | MEDIDA DO Ø DOS ANÉIS DE AJUSTE/VEDAÇÃO ACIMA DO PADRÃO | 2023-06-19 | S: |  | N: | X | JONAS
9 | FURO (Ø MENOR*) COM REBARBA | 2023-06-19 | S: |  | N: | X | JONAS
10 | FURO (Ø MENOR*) COM REBARBA | 2023-06-19 | S: |  | N: | X | JONAS
11 | FURO (Ø MENOR*) COM REBARBA | 2023-06-19 | S: |  | N: | X | JONAS
12 | F.P.F.Q. (PASSAGEM NÃO OBSTRUÍDA) | 2023-06-16 | S: |  | N: | X | MATHEUS
13 | FURO (Ø MENOR*) COM REBARBA | 2023-06-19 | S: |  | N: | X | JONAS | LEGENDA:
F.P.F.Q. - Frente do pino de formato quebrada
P.F.Q. - Pino do formato Quebrado
14 |  |  | S: |  | N: |  |  | V.P.F. - Vedada pela ferramentaria
REB. - Rebarba (especificar região da rebarba)
B.V. - Bucha Virada
15 | FURO (Ø MENOR*) COM REBARBA | 2023-06-19 | S: |  | N: | X | JONAS | C.P.Q. - Contra pino quebrado
B.B.F.Q. - Boca da bucha do formato quebrada
INFORMAÇÕES DE ENTRADA DO MOLDE
16 |  |  | S: |  | N: |  |  | Material: | PEBD 80% PEAD 20%
[8 empty] | Máquina: | ROMI 29
[8 empty] | Controlador resp.(abertura do documento): | MÁRCIO
[8 empty] | Data da entrada do molde: | 2023-06-15
Data de atualização da grade/Responsável:
Observações adicionais:
Revisão 05 - Data 20/Março/2020
1
2
5
6
9
10
13
14
3
4
7
8
11
12
15
16