## Plan1
|  | CAVIDADES NÃO CONFORMES | [6 empty] | BICO PARA FRASCO DE COLA 40G E 90G
Molde 188 - Compactor CEM-002
Cav. | Desvio | Data | Vedação |  |  |  | Controlador
1 | REB. NO Ø 8,97mm | 12.05.22 | S: | X | N: |  | V.P.F
2 |  |  | S: |  | N:
3 | REB. NO Ø MENOR | 23.11.23 | S: | x | N: |  | V.P.F
4 | TRAZEIRA COM REBARBA | 27.06.23 | S: | x | N: |  | V.P.F
5 |  |  | S: |  | N:
6 |  |  | S: |  | N:
7 | REB. NO Ø MENOR | 12.01.24 | S: |  | N: | X | VAGNER
8 |  |  | S: |  | N:
9 |  |  | S: |  | N:
10 |  |  | S: |  | N:
11 |  |  | S: |  | N:
12 |  |  | S: |  | N:
13 |  |  | S: |  | N: |  |  | LEGENDA:
F.P.F.Q. - Frente do pino de formato quebrada
P.F.Q. - Pino do formato Quebrado
14 |  |  | S: |  | N: |  |  | V.P.F. - Vedada pela ferramentaria
REB. - Rebarba (especificar região da rebarba)
B.V. - Bucha Virada
15 |  |  | S: |  | N: |  |  | C.P.Q. - Contra pino quebrado
B.B.F.Q. - Boca da bucha do formato quebrada
INFORMAÇÕES DE ENTRADA DO MOLDE
16 |  |  | S: |  | N: |  |  | Material: | PEBD 80% PEAD 20%
[8 empty] | Máquina: | ROMI 38
[8 empty] | Controlador resp.(abertura do documento): | MATHEUS
[8 empty] | Data da entrada do molde: | 02.01.24
Data de atualização da grade/Responsável:
Observações adicionais:
Revisão 05 - Data 20/Março/2020
1
2
5
6
9
10
13
14
3
4
7
8
11
12
15
16