## Plan1
|  | CAVIDADES NÃO CONFORMES | [6 empty] | BICO PARA FRASCO DE COLA 40G E 90G
Molde 188 - Compactor CEM-002
Cav. | Desvio | Data | Vedação |  |  |  | Controlador
1 | V.P.F | 2024-03-01 | S: | X | N: |  | V.P.F
2 | REB NO FURO DA FRENTE (GRANDE) | 2024-11-13 | S: |  | N: | X | JONAS
3 | REB NO FURO DA FRENTE (MÉDIA) | 2024-11-13 | S: |  | N: | X | JONAS
4 | V.P.F | 2024-03-01 | S: | X | N: |  | V.P.F
5 | REB NO FURO DA FRENTE (MÉDIA) | 2024-11-13 | S: |  | N: | X | JONAS
6 | REB NO FURO DA FRENTE (MÉDIA) | 2024-11-13 | S: |  | N: | X | JONAS
7 | REB NO FURO DA FRENTE (GRANDE) | 2024-11-13 | S: |  | N: | X | JONAS
8 |  |  | S: |  | N:
9 | REB NO FURO DA FRENTE (MÉDIA) | 2024-11-13 | S: |  | N: | X | JONAS
10 | REB NO FURO DA FRENTE (GRANDE) | 2024-11-13 | S: |  | N: | X | JONAS
11 | REB NO FURO DA FRENTE (MÉDIA) | 2024-11-13 | S: |  | N: | X | JONAS
12 |  |  |  |  | N:
13 | REB NO FURO DA FRENTE (MÉDIA) | 2024-11-13 | S: |  | N: | X | JONAS | LEGENDA:
F.P.F.Q. - Frente do pino de formato quebrada
P.F.Q. - Pino do formato Quebrado
14 | REB NO FURO DA FRENTE (MÉDIA) | 2024-11-13 | S: |  | N: | X | JONAS | V.P.F. - Vedada pela ferramentaria
REB. - Rebarba (especificar região da rebarba)
B.V. - Bucha Virada
15 | V.P.F | 2024-03-01 | S: | X | N: |  | V.P.F | C.P.Q. - Contra pino quebrado
B.B.F.Q. - Boca da bucha do formato quebrada
INFORMAÇÕES DE ENTRADA DO MOLDE
16 |  |  | S: |  | N: |  |  | Material: | PP
[8 empty] | Máquina: | ROMI 29
[8 empty] | Controlador resp.(abertura do documento): | VICTOR HUGO
[8 empty] | Data da entrada do molde: | 2024-11-08
Data de atualização da grade/Responsável:
Observações adicionais:
Revisão 05 - Data 20/Março/2020
1
2
5
6
9
10
13
14
3
4
7
8
11
12
15
16