## Plan1
|  | CAVIDADES NÃO CONFORMES | [6 empty] | TAMPA PARA FRASCO DE COLA 40G E 90G
Molde 145A Alfatecnics AT-070
Cav. | Desvio | Data | Vedação |  |  |  | Controlador
1 | QUEIMADA | 02.03.20 | S: | X | N: |  | DOUGLAS
2 | ENTUPIDA | 2020-03-06 | S: |  | N: | X | MÁRCIO
3 |  |  | S: |  | N:
4 |  |  | S: |  | N:
5 | ENTUPIDA | 2020-03-06 | S: |  | N: | X | MÁRCIO
6 |  |  | S: |  | N:
7 | RESISTÊNCIA COM DEFEITO | 2020-03-02 | S: | x | N: |  | DOUGLAS
8 | REBARBA | 2020-03-02 | S: | X | N: |  | DANIEL
9 | RESISTÊNCIA COM DEFEITO | 2020-03-02 | S: | x | N: |  | DOUGLAS
10 |  |  | S: |  | N:
11 | RESISTÊNCIA COM DEFEITO | 01.02.20 |  | X |  |  | VAGNER P
12 | RESISTÊNCIA COM DEFEITO | 09.03.20 | S: |  | N | X | MÁRCIO
13 |  |  | S: |  | N: |  |  | LEGENDA:
F.P.F.Q. - Frente do pino de formato quebrada
P.F.Q. - Pino do formato Quebrado
14 |  |  | S: |  | N: |  |  | V.P.F. - Vedada pela ferramentaria
REB. - Rebarba (especificar região da rebarba)
B.V. - Bucha Virada
15 |  |  | S: |  | N: |  |  | C.P.Q. - Contra pino quebrado
B.B.F.Q. - Boca da bucha do formato quebrada
INFORMAÇÕES DE ENTRADA DO MOLDE
16 |  |  | S: |  | N: |  |  | Material: | POLIETILENO
[8 empty] | Máquina: | ENGEL 05
[8 empty] | Controlador resp.(abertura do documento): | VAGNER PACIFICO
[8 empty] | Data da entrada do molde: | 01.02.20
Observações adicionais:
CAV. 10 S/NÚMERO
ATUALIZADA 02/03/2020 DOUGLAS
Revisão 05 - Data 04/Junho/2019
1
2
3
4
9
10
11
12
5
6
7
8
13
14
15
16