## Plan1
|  | CAVIDADES NÃO CONFORMES | [5 empty] | TAMPA PARA FRASCO DE COLA 40G E 90G
Molde 145A Alfatecnics AT-070
Cav. | Desvio | Data | Vedação |  |  | Controlador
1 |  |  | S: |  | N:
2 | REBARBA NO Ø MAIOR | 2021-12-08 | S: | x | N: | DOUGLAS
3 | REBARBA NO Ø MAIOR | 21.12.21 | S: | x | N: | MARCO
4 |  |  | S: |  | N:
5 |  |  | S: |  | N:
6 |  |  | S: |  | N:
7 | REBARBA NO FURO | 06.12.21 | S: | X | N: | MARCO
8 | REBARBA NO Ø MAIOR | 08.12.21 | S: | X | N: | MARCO
9 |  |  | S: |  | N:
10 |  |  | S: |  | N:
11 | PINO QUENTE | 09.12.21 | S: | X | N: | VAGNER
12 |  |  | S: |  | N:
13 |  |  | S: |  | N: |  | LEGENDA:
F.P.F.Q. - Frente do pino de formato quebrada
P.F.Q. - Pino do formato Quebrado
14 | REBARBA NO DIÂMETRO MAIOR | 05.12.21 | S: | X | N: | MÁRCIO | V.P.F. - Vedada pela ferramentaria
REB. - Rebarba (especificar região da rebarba)
B.V. - Bucha Virada
15 |  |  | S: |  | N: |  | C.P.Q. - Contra pino quebrado
B.B.F.Q. - Boca da bucha do formato quebrada
INFORMAÇÕES DE ENTRADA DO MOLDE
16 |  |  | S: |  | N: |  | Material: | POLIPROPILENO
[7 empty] | Máquina: | ENGEL 6
[7 empty] | Controlador resp.(abertura do documento): | DOUGLAS
[7 empty] | Data da entrada do molde: | 2021-12-02
Data de atualização da grade/Responsável:
Observações adicionais:
Revisão 05 - Data 20/Março/2020
1
2
3
4
9
10
11
12
5
6
7
8
13
14
15
16