## Plan1
|  | CAVIDADES NÃO CONFORMES | [6 empty] | TAMPA PARA FRASCO DE COLA 40G E 90G
Molde 145A Alfatecnics AT-070
Cav. | Desvio | Data | Vedação |  |  |  | Controlador
1 | REB NO DIÂMETRO MAIOR | 2024-11-21 | S: |  | N: | X | JONAS
2 | REB NO DIÂMETRO MAIOR | 2024-11-21 | S: |  | N: | X | JONAS
3 |  |  | S: |  | N:
4 |  |  | S: |  | N:
5 | REB NO DIÂMETRO MAIOR | 2024-11-21 | S: |  | N: | X | JONAS
6 |  |  | S: |  | N:
7 |  |  | S: |  | N:
8 | FURANDO NO PONTO DE ALIMENTAÇÃO | 2024-11-20 | S: | X | N: |  | MÁRCIO
9 | REB NO FURO | 2024-11-21 | S: |  | N: | X | JONAS
10 |  |  | S: |  | N:
11 |  |  | S: |  | N:
12 | ENTUPIDA | 2024-11-05 | S: |  | N: | X | JONAS
13 | REB NO FURO | 2024-11-21 | S: |  | N: | X | JONAS | LEGENDA:
F.P.F.Q. - Frente do pino de formato quebrada
P.F.Q. - Pino do formato Quebrado
14 | REB NO DIÂMETRO MAIOR | 2024-11-05 | S: | X | N: |  | JONAS | V.P.F. - Vedada pela ferramentaria
REB. - Rebarba (especificar região da rebarba)
B.V. - Bucha Virada
15 |  |  | S: |  | N: |  |  | C.P.Q. - Contra pino quebrado
B.B.F.Q. - Boca da bucha do formato quebrada
INFORMAÇÕES DE ENTRADA DO MOLDE
16 | FURANDO NO PONTO DE ALIMENTAÇÃO | 2024-11-21 | S: |  | N: | X | JONAS | Material: | PP
[8 empty] | Máquina: | ROMI 30
[8 empty] | Controlador resp.(abertura do documento): | JONAS
[8 empty] | Data da entrada do molde: | 2024-11-05
Data de atualização da grade/Responsável:
Observações adicionais: 21/11 - Retirada do molde para a ferramentaria
Revisão 05 - Data 20/Março/2020
1
2
3
4
9
10
11
12
5
6
7
8
13
14
15
16