## Plan1
|  | CAVIDADES NÃO CONFORMES | [5 empty] | TAMPA PARA FRASCO DE COLA 40G E 90G
Molde 145A Alfatecnics AT-070
Cav. | Desvio | Data | Vedação |  |  | Controlador
1 |  |  | S: | N:
2 |  |  | S: | N:
3 |  |  | S: | N:
4 |  |  | S: | N:
5 |  |  | S: | N:
6 | ENTUPIDA | 2025-02-01 | S: | N: | X | MÁRCIO
7 |  |  | S: | N:
8 |  |  | S: | N:
9 | ENTUPIDA | 2025-02-01 | S: | N: | X | MÁRCIO
10 |  |  | S: | N:
11 |  |  | S: | N:
12 |  |  | S: | N:
13 | ENTUPIDA | 2025-02-01 | S: | N: | X | MÁRCIO | LEGENDA:
F.P.F.Q. - Frente do pino de formato quebrada
P.F.Q. - Pino do formato Quebrado
14 |  |  | S: | N: |  |  | V.P.F. - Vedada pela ferramentaria
REB. - Rebarba (especificar região da rebarba)
B.V. - Bucha Virada
15 |  |  | S: | N: |  |  | C.P.Q. - Contra pino quebrado
B.B.F.Q. - Boca da bucha do formato quebrada
INFORMAÇÕES DE ENTRADA DO MOLDE
16 |  |  | S: | N: |  |  | Material: | POLIPROPILENO (PP)
[7 empty] | Máquina: | ROMI 38
[7 empty] | Controlador resp.(abertura do documento): | MÁRCIO
[7 empty] | Data da entrada do molde: | 2025-02-01
Data de atualização da grade/Responsável:
Observações adicionais:
Revisão 05 - Data 20/Março/2020
1
2
3
4
9
10
11
12
5
6
7
8
13
14
15
16