## Plan1
|  | CAVIDADES NÃO CONFORMES | [5 empty] | CONEXÃO MICROLINE
Molde 150 Coreano SW 9987
Cav. | Desvio | Data | Vedação |  |  | Controlador
1 |  |  | S: | N:
2 |  |  | S: | N:
3 | REB. NO FURO | 4.2.24 | S: | N: | X | JONAS
4 | REB. NO FURO | 4.2.24 | S: | N: | X | JONAS
5 | REB. NO FURO | 4.2.24 | S: | N: | X | JONAS
6 | REB. NO FURO | 4.2.24 | S: | N: | X | JONAS
7 | REB. NO FURO | 4.2.24 | S: | N: | X | JONAS
8 |  |  | S: | N:
9 |  |  | S: | N:
10 | REB. NO FURO | 4.2.24 | S: | N: | X | JONAS
11 | REB. NO FURO | 4.2.24 | S: | N: | X | JONAS
12 | REB. NO FURO | 4.2.24 | S: | N: | X | JONAS
13 | REB. NO FURO | 4.2.24 | S: | N: | X | JONAS | LEGENDA:
F.P.F.Q. - Frente do pino de formato quebrada
P.F.Q. - Pino do formato Quebrado
14 | REB. NO FURO | 4.2.24 | S: | N: | X | JONAS | V.P.F. - Vedada pela ferramentaria
REB. - Rebarba (especificar região da rebarba)
B.V. - Bucha Virada
15 | REB. NO FURO | 4.2.24 | S: | N: | X | JONAS | C.P.Q. - Contra pino quebrado
B.B.F.Q. - Boca da bucha do formato quebrada
INFORMAÇÕES DE ENTRADA DO MOLDE
16 |  |  | S: | N: |  |  | Material: | POLIPROPILENO
[7 empty] | Máquina: | ENGEL 6
[7 empty] | Controlador resp.(abertura do documento): | VAGNER
[7 empty] | Data da entrada do molde: | 03.01.24
Data de atualização da grade/Responsável:
Observações adicionais:
Revisão 05 - Data 20/Março/2020
1
2
9
10
3
4
11
12
5
6
13
14
7
8
15
16