## Plan1
|  | CAVIDADES NÃO CONFORMES | [6 empty] | CONEXÃO MICROLINE
Molde 150 Coreano SW 9987
Cav. | Desvio | Data | Vedação |  |  |  | Controlador
1 (SN) | FRENTE QUEBRADA | 29.01.24 | S: |  | N: | X | JONAS
2 (2) |  |  | S: |  | N:
3 (SN) |  |  | S: |  | N:
4 (4) |  |  | S: |  | N:
5 | REBARBA Ø MAIOR | 23.01.24 | S: | X | N: |  | DIOGO
6 (SN) |  |  | S: |  | N:
7 (7) |  |  | S: |  | N:
8 (SN) |  |  | S: |  | N:
9 (SN) |  |  | S: |  | N:
10 (10) |  |  | S: |  | N:
11 (18) |  |  | S: |  | N:
12 (12) |  |  | S: |  | N:
13 (13) |  |  | S: |  | N: |  |  | LEGENDA:
F.P.F.Q. - Frente do pino de formato quebrada
P.F.Q. - Pino do formato Quebrado
14 (24) | REBARBA NO ANEL DE VEDAÇÃO | 23.01.24 | S: |  | N: | X | DIOGO | V.P.F. - Vedada pela ferramentaria
REB. - Rebarba (especificar região da rebarba)
B.V. - Bucha Virada
15 (15) |  |  | S: |  | N: |  |  | C.P.Q. - Contra pino quebrado
B.B.F.Q. - Boca da bucha do formato quebrada
INFORMAÇÕES DE ENTRADA DO MOLDE
16 (23) |  |  | S: |  | N: |  |  | Material: | POLIPROPILENO
[8 empty] | Máquina: | ENGEL 6
[8 empty] | Controlador resp.(abertura do documento): | DIOGO
[8 empty] | Data da entrada do molde: | 27.01.24
Data de atualização da grade/Responsável:
Observações adicionais:
Revisão 05 - Data 20/Março/2020
1
2
9
10
3
4
11
12
5
6
13
14
7
8
15
16
Cav. 5 - Reb. no Ø maior
Cav. 14 - Reb. no anel de vedação
Medida inspecionada pelo C.Q.