## Plan1
|  | CAVIDADES NÃO CONFORMES | [5 empty] | CORPO LAP. TÉCNICO
Molde 159 Coreano HKB 120
Cav. | Desvio | Data | Vedação |  |  | Controlador
1 |  |  | S: | N:
2 |  |  | S: | N:
3 |  |  | S: | N:
4 |  |  | S: | N:
5 |  |  | S: | N:
6 |  |  | S: | N:
7 | REB. NA LINHA DE UNIÃO DAS PLACAS PRÓXIMO AO FURO DE ENCAIXE DO BOTÃO | 2023-07-28 | S: | N: | X | MARLON
8 | REB. NA LINHA DE UNIÃO DAS PLACAS PRÓXIMO AO FURO DE ENCAIXE DO BOTÃO | 2023-07-28 | S: | N: | X | MARLON
9 |  |  | S: | N:
10 |  |  | S: | N:
11 |  |  | S: | N:
12 |  |  | S: | N:
13 | REB. NA LINHA DE UNIÃO DAS PLACAS PRÓXIMO AO FURO DE ENCAIXE DO BOTÃO / FALHANDO | 2023-07-28 | S: | N: | X | MARLON | LEGENDA:
F.P.F.Q. - Frente do pino de formato quebrada
P.F.Q. - Pino do formato Quebrado
14 | REB. NO PONTO DE ALIMENTAÇÃO REB. NA LINHA DE UNIÃO DAS PLACAS PRÓXIMO AO FURO DE ENCAIXE DO BOTÃO / FALHANDO | 2023-07-28 | S: | N: | X | MARLON | V.P.F. - Vedada pela ferramentaria
REB. - Rebarba (especificar região da rebarba)
B.V. - Bucha Virada
15 | REB. NA LINHA DE UNIÃO DAS PLACAS PRÓXIMO AO FURO DE ENCAIXE DO BOTÃO / FALHANDO | 2023-07-28 | S: | N: | X | MARLON | C.P.Q. - Contra pino quebrado
B.B.F.Q. - Boca da bucha do formato quebrada
INFORMAÇÕES DE ENTRADA DO MOLDE
16 |  |  | S: | N: |  |  | Material: | ABS
[7 empty] | Máquina: | ROMI 40
[7 empty] | Controlador resp.(abertura do documento): | MARLON
[7 empty] | Data da entrada do molde: | 2023-07-20
Data de atualização da grade/Responsável:
Observações adicionais:
Revisão 05 - Data 20/Março/2020
1
2
3
4
5
6
7
8
9
10
11
12
13
14
15
16