## Plan1
|  | CAVIDADES NÃO CONFORMES | [5 empty] | CORPO PINCEL
Molde 191 Lambrecht 47-08-1
Cav. | Desvio | Data | Vedação |  |  | Controlador
1 | REB. NA PASSAGEM DE AR | 2023-06-01 | S: | X | N: | MARLON
2 | REB. NA PASSAGEM DE AR | 2023-06-01 | S: | X | N: | MARLON
3 |  |  | S: |  | N:
4 |  |  | S: |  | N:
5 |  |  | S: |  | N:
6 |  |  | S: |  | N:
7 |  |  | S: |  | N:
8 | REB. NA PASSAGEM DE AR | 2023-06-01 | S: | X | N: | MARLON
9 |  |  | S: |  | N:
10 |  |  | S: |  | N:
11 |  |  | S: |  | N:
12 |  |  | S: |  | N:
13 |  |  | S: |  | N: |  | LEGENDA:
F.P.F.Q. - Frente do pino de formato quebrada
P.F.Q. - Pino do formato Quebrado
14 |  |  | S: |  | N: |  | V.P.F. - Vedada pela ferramentaria
REB. - Rebarba (especificar região da rebarba)
B.V. - Bucha Virada
15 |  |  | S: |  | N: |  | C.P.Q. - Contra pino quebrado
B.B.F.Q. - Boca da bucha do formato quebrada
INFORMAÇÕES DE ENTRADA DO MOLDE
16 |  |  | S: |  | N: |  | Material: | POLIPROPILENO
[7 empty] | Máquina: | ROMI 9
[7 empty] | Controlador resp.(abertura do documento): | MÁRCIO
[7 empty] | Data da entrada do molde: | 2023-05-19
Data de atualização da grade/Responsável:
Revisão 05 - Data 20/Março/2020
8
1
1
2
3
6
7
4
5
16
9
2
10
11
14
15
12
13