## Plan1
|  | CAVIDADES NÃO CONFORMES | [6 empty] | CORPO PINCEL
Molde 191 Lambrecht 47-08-1
Cav. | Desvio | Data | Vedação |  |  |  | Controlador
1 | REBARBA NO FURO | 22.01.24 | S: | X | N: |  | DIOGO
2 | FRENTE QUEBRADA | 22.01.24 | S: |  | N: | X | DIOGO
3 | FRENTE QUEBRADA | 22.01.24 | S: |  | N: | X | DIOGO
4 | FRENTE QUEBRADA | 22.01.24 | S: |  | N: | X | DIOGO
5 |  |  | S: |  | N:
6 | FRENTE QUEBRADA | 22.01.24 | S: |  | N: | X | DIOGO
7 | FRENTE QUEBRADA | 22.01.24 | S: |  | N: | X | DIOGO
8 | REBARBA NO FURO | 22.01.24 | S: | X | N: |  | DIOGO
9 | FRENTE QUEBRADA | 22.01.24 | S: |  | N: | X | DIOGO
10 | FRENTE QUEBRADA | 22.01.24 | S: |  | N: | X | DIOGO
11 | ENTUPIDA | 22.01.24 | S: |  | N: | X | DIOGO
12 | FRENTE QUEBRADA | 22.01.24 | S: |  | N: | X | DIOGO
13 |  |  | S: |  | N: |  |  | LEGENDA:
F.P.F.Q. - Frente do pino de formato quebrada
P.F.Q. - Pino do formato Quebrado
14 |  |  | S: |  | N: |  |  | V.P.F. - Vedada pela ferramentaria
REB. - Rebarba (especificar região da rebarba)
B.V. - Bucha Virada
15 |  |  | S: |  | N: |  |  | C.P.Q. - Contra pino quebrado
B.B.F.Q. - Boca da bucha do formato quebrada
INFORMAÇÕES DE ENTRADA DO MOLDE
16 | FRENTE QUEBRADA | 22.01.24 | S: |  | N: | X | DIOGO | Material: | POLIPROPILENO
[8 empty] | Máquina: | ROMI 9
[8 empty] | Controlador resp.(abertura do documento): | DIOGO
[8 empty] | Data da entrada do molde: | 2024-01-22
Data de atualização da grade/Responsável:
Observações adicionais:
Revisão 05 - Data 20/Março/2020
8
1
1
2
3
6
7
4
5
16
9
2
10
11
14
15
12
13