## Plan1
|  | CAVIDADES NÃO CONFORMES | [5 empty] | CORPO MARC. Q.B.
Molde 116A Lambrecht 47-08-1
Cav. | Desvio | Data | Vedação |  |  | Controlador
1 |  |  | S: |  | N:
2 |  |  | S: |  | N:
3 |  |  | S: |  | N:
4 |  |  | S: |  | N:
5 |  |  | S: |  | N:
6 |  |  | S: |  | N:
7 |  |  | S: |  | N:
8 | REBARBA NO Ø 8,35mm | 01.11.18 | S: | x | N: | VAGNER P
9 |  |  | S: |  | N:
10 |  |  | S: |  | N:
11 |  |  | S: |  | N:
12 | REBARBA NA ENTRADA DE AR | 01.11.18 | S: | X | N: | Daniel
13 | QUEIMANDO NA SAÍDA DE GÁS | 08.11.18 | S: | X | N: | DAVID | LEGENDA:
F.P.F.Q. - Frente do pino de formato quebrada
P.F.Q. - Pino do formato Quebrado
14 |  |  | S: |  | N: |  | V.P.F. - Vedada pela ferramentaria
REB. - Rebarba (especificar região da rebarba)
B.V. - Bucha Virada
15 | QUEIMANDO NA FRENTE | 05.11.18 | S: | X | N: | RAFAEL | C.P.Q. - Contra pino quebrado
B.B.F.Q. - Boca da bucha do formato quebrada
INFORMAÇÕES DE ENTRADA DO MOLDE
16 |  |  | S: |  | N: |  | Material: | POLIPROPILENO
[7 empty] | Máquina: | ROMI 09
[7 empty] | Controlador resp.(abertura do documento): | Daniel
[7 empty] | Data da entrada do molde: | 01.11.18
Observações adicionais:
Revisão 04 - Data 28/Setembro/2018
8
1
1
2
3
6
7
4
5
16
9
2
10
11
14
15
12
13