## Plan1
|  | CAVIDADES NÃO CONFORMES | [5 empty] | CORPO MARC. Q.B.
Molde 116A Lambrecht 47-08-1
Cav. | Desvio | Data | Vedação |  |  | Controlador
1 |  |  | S: |  | N:
2 |  |  | S: |  | N:
3 |  |  | S: |  | N:
4 | V.P.F | 2019-11-22 | S: | X | N: | -
5 | V.P.F | 2019-11-22 | S: | X | N: | -
6 | SUJA DE ÓLEO NO ENCAIXE DA TAMPINHA | 17.02.20 | S: | X | N: | SILAS
7 | REBARBA NO Ø8,35mm | 01.02.2020 | S: | X | N: | DAVID
8 |  |  | S: |  | N:
9 |  |  | S: |  | N:
10 |  |  | S: |  | N:
11 |  |  | S: |  | N:
12 | V.P.F | 2019-11-22 | S: | X | N: | -
13 | V.P.F | 2019-11-22 | S: | X | N: | - | LEGENDA:
F.P.F.Q. - Frente do pino de formato quebrada
P.F.Q. - Pino do formato Quebrado
14 |  |  | S: |  | N: |  | V.P.F. - Vedada pela ferramentaria
REB. - Rebarba (especificar região da rebarba)
B.V. - Bucha Virada
15 | BUCHA RACHADA | 18.02.20 | S: | X | N: | VAGNER | C.P.Q. - Contra pino quebrado
B.B.F.Q. - Boca da bucha do formato quebrada
INFORMAÇÕES DE ENTRADA DO MOLDE
16 | [6 empty] | Material: | POLIPROPILENO
[7 empty] | Máquina: | ROMI 09
[7 empty] | Controlador resp.(abertura do documento): | DAVID
[7 empty] | Data da entrada do molde: | 01.02.2020
Observações adicionais:
GRADE ATUALIZADA 18.02.20 INP: VAGNER P
Revisão 04 - Data 28/Setembro/2018
8
1
1
2
3
6
7
4
5
16
9
2
10
11
14
15
12
13