## Plan1
|  | CAVIDADES NÃO CONFORMES | [5 empty] | TAMPA MARC. PINCEL
Molde 145B Alfatecnics AT-069
Cav. | Desvio | Data | Vedação |  |  | Controlador
1 |  |  | S: |  | N:
2 | "COPINHO AVANADO" (QUEBRA DA ANILHA DO PINO DO FORMATO) | 2020-06-15 | S: | X | N: | PATRICK
3 |  |  | S: |  | N:
4 |  |  | S: |  | N:
5 |  |  | S: |  | N:
6 |  |  | S: |  | N:
7 |  |  | S: |  | N:
8 | RESISTÊNCIA QUEIMADA | 2020-04-28 | S: | X | N: | SILAS
9 |  |  | S: |  | N:
10 | REXUPE NO INTERIOR DO COPINHO - VAZANDO NO TESTE DE ESTANQUEIDADE | 2020-06-03 | S: | X | N: | PATRICK
11 |  |  | S: |  | N:
12 | MEDIDA INTERNO DO DIÂMETRO DE VEDAÇÃO COM Ø9,71 MM (ACIMA DO PERMITIDO) | 2020-06-02 | S: | X | N: | PATRICK
13 |  |  | S: |  | N: |  | LEGENDA:
F.P.F.Q. - Frente do pino de formato quebrada
P.F.Q. - Pino do formato Quebrado
14 |  |  | S: |  | N: |  | V.P.F. - Vedada pela ferramentaria
REB. - Rebarba (especificar região da rebarba)
B.V. - Bucha Virada
15 |  |  | S: |  | N: |  | C.P.Q. - Contra pino quebrado
B.B.F.Q. - Boca da bucha do formato quebrada
INFORMAÇÕES DE ENTRADA DO MOLDE
16 | "COPINHO AVANADO" (QUEBRA DA ANILHA DO PINO DO FORMATO) | 2020-07-06 | S: | X | N: | PATRICK | Material: | POLIPROPILENO
[7 empty] | Máquina: | ENGEL 33
[7 empty] | Controlador resp.(abertura do documento): | SILAS SANTANA
[7 empty] | Data da entrada do molde: | 2020-04-28
Observações adicionais:
Revisão 04 - Data 28/Setembro/2018
1
2
3
4
9
10
11
12
5
6
7
8
13
14
15
16