## Plan1
|  | CAVIDADES NÃO CONFORMES | [5 empty] | TAMPA MARC. PINCEL
Molde 145B Alfatecnics AT-069
Cav. | Desvio | Data | Vedação |  |  | Controlador
1 |  |  | S: |  | N:
2 | COPINHO QUEBRADO | 2020-08-31 | S: | X | N: | DOUGLAS
3 |  |  | S: |  | N:
4 |  |  | S: |  | N:
5 |  |  | S: |  | N:
6 | COPINHO QUEBRADO | 01.09.20 | S: | X | N: | VAGNER
7 |  |  | S: |  | N:
8 |  |  | S: |  | N:
9 |  |  | S: |  | N:
10 | FALHA DE INJEÇAO | 2020-09-11 | S: | X | N: | DOUGLAS
11 | ARRANHÃO NA SUPERFÍCIE INTERNA DO COPINHO | 01.09.20 | S: | X | N: | PATRICK
12 |  |  | S: |  | N:
13 |  |  | S: |  | N: |  | LEGENDA:
F.P.F.Q. - Frente do pino de formato quebrada
P.F.Q. - Pino do formato Quebrado
14 | COPINHO QUEBRADO | 2020-09-01 | S: | X | N: | DIOGO | V.P.F. - Vedada pela ferramentaria
REB. - Rebarba (especificar região da rebarba)
B.V. - Bucha Virada
15 |  | . | S: |  | N: |  | C.P.Q. - Contra pino quebrado
B.B.F.Q. - Boca da bucha do formato quebrada
INFORMAÇÕES DE ENTRADA DO MOLDE
16 |  |  | S: |  | N: |  | Material: | POLIPROPILENO
[7 empty] | Máquina: | ENGEL 33
[7 empty] | Controlador resp.(abertura do documento): | DOUGLAS
[7 empty] | Data da entrada do molde: | 2020-08-31
[7 empty] | Data de atualização da grade/Responsável: | 01.09.20 / VAGNER
Observações adicionais:
Revisão 05 - Data 20/Março/2020
1
2
3
4
9
10
11
12
5
6
7
8
13
14
15
16