## Plan1
|  | CAVIDADES NÃO CONFORMES | [6 empty] | TAMPA MARC. PINCEL
Molde 145B Alfatecnics AT-069
Cav. | Desvio | Data | Vedação |  |  |  | Controlador
1 |  |  | S: |  | N:
2 | COPINHO QUEBRADO | 2020-08-31 | S: | X | N: |  | DOUGLAS
3 |  |  | S: |  | N:
4 | REB. NO Ø MAIOR | 30.09.20 | S: | X | N: |  | VAGNER
5 |  |  | S: |  | N:
6 | ENTUPINDO | 2020-10-16 | S: |  | N: | X | DOUGLAS
7 |  |  | S: |  | N:
8 |  |  | S: |  | N:
9 |  |  | S: |  | N:
10 | CONTRAÇÃO NO COPINHO | 2020-10-05 | S: | X | N: |  | SILAS
11 |  |  | S: |  | N:
12 | COPINHO FALHADO | 2020-10-01 | S: | X | N: |  | VINÍCIUS
13 |  |  | S: |  | N: |  |  | LEGENDA:
F.P.F.Q. - Frente do pino de formato quebrada
P.F.Q. - Pino do formato Quebrado
14 |  |  | S: |  | N: |  |  | V.P.F. - Vedada pela ferramentaria
REB. - Rebarba (especificar região da rebarba)
B.V. - Bucha Virada
15 |  | . | S: |  | N: |  |  | C.P.Q. - Contra pino quebrado
B.B.F.Q. - Boca da bucha do formato quebrada
INFORMAÇÕES DE ENTRADA DO MOLDE
16 | ENTUPINDO | 2020-10-16 | S: |  | N: | X | DOUGLAS | Material: | POLIPROPILENO
[8 empty] | Máquina: | ENGEL 6
[8 empty] | Controlador resp.(abertura do documento): | SILAS SANTANA
[8 empty] | Data da entrada do molde: | 2020-09-29
[8 empty] | Data de atualização da grade/Responsável: | 16/10/2020 - DOUGLAS
Observações adicionais:
Revisão 05 - Data 20/Março/2020
1
2
3
4
9
10
11
12
5
6
7
8
13
14
15
16