## Plan1
|  | CAVIDADES NÃO CONFORMES | [6 empty] | TAMPA MARC. PINCEL
Molde 145B Alfatecnics AT-069
Cav. | Desvio | Data | Vedação |  |  |  | Controlador
1 | REBARBA NA BORDA DO COPINHO | 2023-09-29 | S: |  | N: | X | MÁRCIO
2 | ENTUPIDA | 2023-09-11 | S: |  | N: | X | MÁRCIO
3 |  |  | S: |  | N:
4 |  |  | S: |  | N:
5 |  |  | S: |  | N:
6 | REB. NO Ø MAIOR E REB. NO PONTO DE ALIMENTAÇÃO | 14.9.23 | S: | X | N: |  | MATHEUS
7 |  |  | S: |  | N:
8 | REBARBA NA BORDA DO COPINHO | 2023-09-29 | S: |  | N: | X | MÁRCIO
9 | REBARBA NA BORDA DO COPINHO | 2023-09-29 | S: |  | N: | X | MÁRCIO
10 | ENTUPIDA | 2023-09-11 | S: |  | N: | X | MÁRCIO
11 | ENTUPIDA | 2023-09-11 | S: |  | N: | X | MÁRCIO
12 | COPINHO QUEBRADO | 2023-09-11 | S: | X | N: |  | MÁRCIO
13 | REBARBA NA BORDA DO COPINHO | 2023-09-29 | S: |  | N: | X | MÁRCIO | LEGENDA:
F.P.F.Q. - Frente do pino de formato quebrada
P.F.Q. - Pino do formato Quebrado
14 | REBARBA NA BORDA DO COPINHO | 2023-09-29 | S: |  | N: | X | MÁRCIO | V.P.F. - Vedada pela ferramentaria
REB. - Rebarba (especificar região da rebarba)
B.V. - Bucha Virada
15 | REBARBA NA BORDA DO COPINHO | 2023-09-29 | S: |  | N: | X | MÁRCIO | C.P.Q. - Contra pino quebrado
B.B.F.Q. - Boca da bucha do formato quebrada
INFORMAÇÕES DE ENTRADA DO MOLDE
16 | REBARBA NA BORDA DO COPINHO | 2023-09-29 | S: |  | N: | X | JONAS | Material: | POLIPROPILENO
[8 empty] | Máquina: | ROMI 39
[8 empty] | Controlador resp.(abertura do documento): | MÁRCIO
[8 empty] | Data da entrada do molde: | 2023-09-11
Data de atualização da grade/Responsável:
Observações adicionais:
Revisão 05 - Data 20/Março/2020
1
2
3
4
9
10
11
12
5
6
7
8
13
14
15
16