## Plan1
|  | CAVIDADES NÃO CONFORMES | [6 empty] | TAMPA MARC. PINCEL
Molde 145B Alfatecnics AT-069
Cav. | Desvio | Data | Vedação |  |  |  | Controlador
1 |  |  | S: |  | N:
2 |  |  | S: |  | N:
3 |  |  | S: |  | N:
4 | ENTUPIDA | 2024-01-22 | S: |  | N: | X | MÁRCIO
5 |  |  | S: |  | N:
6 |  |  | S: |  | N:
7 |  |  | S: |  | N:
8 | REBARBA NO COPINHO | 2024-01-23 | S: | X | N: |  | JONAS
9 | ENTUPIDA | 2024-01-22 | S: |  | N: | X | MÁRCIO
10 |  |  | S: |  | N:
11 |  |  | S: |  | N:
12 | COPINHO AVANÇADO | 2024-01-22 | S: | X | N: |  | MÁRCIO
13 |  |  | S: |  | N: |  |  | LEGENDA:
F.P.F.Q. - Frente do pino de formato quebrada
P.F.Q. - Pino do formato Quebrado
14 | ENTUPIDA | 2024-01-22 | S: |  | N: | X | MÁRCIO | V.P.F. - Vedada pela ferramentaria
REB. - Rebarba (especificar região da rebarba)
B.V. - Bucha Virada
15 | REBARBA NO COPINHO (DESLIGADA POR FALTA DE PEÇA DE REPOSIÇÃO) | 2024-01-22 | S: | X | N: |  | V.P.F | C.P.Q. - Contra pino quebrado
B.B.F.Q. - Boca da bucha do formato quebrada
INFORMAÇÕES DE ENTRADA DO MOLDE
16 | REBARBA NO COPINHO | 2024-01-23 | S: | X | N: |  | JONAS | Material: | POLIPROPILENO
[8 empty] | Máquina: | ARBURG 36
[8 empty] | Controlador resp.(abertura do documento): | MÁRCIO
[8 empty] | Data da entrada do molde: | 2024-01-22
Data de atualização da grade/Responsável:
Observações adicionais:
Revisão 05 - Data 20/Março/2020
1
2
3
4
9
10
11
12
5
6
7
8
13
14
15
16