## Plan1
|  | CAVIDADES NÃO CONFORMES | [5 empty] | TAMPA MARC. Q.B.
Molde 189 Compactor C 16_09_01
Cav. | Desvio | Data | Vedação |  |  | Controlador
1 |  |  | S: |  | N:
2 |  |  | S: |  | N:
3 |  |  | S: |  | N:
4 | SEM COPINHO | 2024-08-03 | S: | X | N: | PATRICK
5 |  |  | S: |  | N:
6 |  |  | S: |  | N:
7 |  |  | S: |  | N:
8 |  |  | S: |  | N:
9 |  |  | S: |  | N:
10 | REBARBA NO CLIPE | 2024-08-13 | S: | X | N: | MÁRCIO
11 | VAZANDO NO TESTE DE ESTANQUEIDADE | 2024-08-12 | S: | X | N: | JONAS
12
13 |  |  | S: |  | N: |  | LEGENDA:
F.P.F.Q. - Frente do pino de formato quebrada
P.F.Q. - Pino do formato Quebrado
14 |  |  | S: |  | N: |  | V.P.F. - Vedada pela ferramentaria
REB. - Rebarba (especificar região da rebarba)
B.V. - Bucha Virada
15 |  |  | S: |  | N: |  | C.P.Q. - Contra pino quebrado
B.B.F.Q. - Boca da bucha do formato quebrada
INFORMAÇÕES DE ENTRADA DO MOLDE
16 | COPINHO QUEBRADO | 2024-08-07 | S: | X | N: | MÁRCIO | Material: | POLIPROPILENO
[7 empty] | Máquina: | ROMI 39
[7 empty] | Controlador resp.(abertura do documento): | MÁRCIO
[7 empty] | Data da entrada do molde: | 2024-08-07
Data de atualização da grade/Responsável:
Observações adicionais:
Revisão 05 - Data 20/Março/2020
1
9
2
10
3
11
4
12
5
13
6
14
7
15
8
16