## Plan1
|  | CAVIDADES NÃO CONFORMES | [5 empty] | TAMPA MARC. Q.B.
Molde 189 Compactor C 16_09_01
Cav. | Desvio | Data | Vedação |  |  | Controlador
1 |  |  | S: | N:
2 |  |  | S: | N:
3 | REB. NO CLIPS | 2024-09-13 | S: | N: | X | VICTOR
4 |  |  | S: | N:
5 | ENTUPIDA | 11.09.24 | S: | N: | X | VAGNER
6 |  |  | S: | N:
7 |  |  | S: | N:
8 |  |  | S: | N:
9 |  |  | S: | N:
10 |  |  | S: | N:
11 |  |  | S: | N:
12 | REB. NO CLIPS | 2024-09-13 |  |  | X | VICTOR
13 | REB. NO CLIPS | 2024-09-13 | S: | N: | X | VICTOR | LEGENDA:
F.P.F.Q. - Frente do pino de formato quebrada
P.F.Q. - Pino do formato Quebrado
14 |  |  | S: | N: |  |  | V.P.F. - Vedada pela ferramentaria
REB. - Rebarba (especificar região da rebarba)
B.V. - Bucha Virada
15 | REB. NO CLIPS | 2024-09-13 | S: | N: | X | VICTOR | C.P.Q. - Contra pino quebrado
B.B.F.Q. - Boca da bucha do formato quebrada
INFORMAÇÕES DE ENTRADA DO MOLDE
16 |  |  | S: | N: |  |  | Material: | POLIPROPILENO
[7 empty] | Máquina: | ROMI 39
[7 empty] | Controlador resp.(abertura do documento): | VAGNER
[7 empty] | Data da entrada do molde: | 11.09.24
Data de atualização da grade/Responsável:
Observações adicionais:
Revisão 05 - Data 20/Março/2020
1
9
2
10
3
11
4
12
5
13
6
14
7
15
8
16