## Plan1
|  | CAVIDADES NÃO CONFORMES | [5 empty] | TAMPINHA MARC. Q.B.
Molde 145C Alfatecnics AT-074
Cav. | Desvio | Data | Vedação |  |  | Controlador
1 |  |  | S: |  | N:
2 |  |  | S: |  | N:
3 |  |  | S: |  | N:
4 | CONTRAÇÃO INTERNA. (PINO QUENTE) |  | S: | X | N: | VICTOR
5 |  |  | S: |  | N:
6 |  |  | S: |  | N:
7 | Ø EXT. 17,00 MM COM MEDIDA ALTA | 2018-09-18 | S: | X | N: | VICTOR
8 |  |  | S: |  | N:
9 |  |  | S: |  | N:
10 |  |  | S: |  | N:
11 |  |  | S: |  | N:
12 |  |  | S: |  | N:
13 | Ø EXT. 17,00 MM COM MEDIDA BAIXA (1695 MM) | 2018-09-20 | S: | X | N: | VICTOR | LEGENDA:
F.P.F.Q. - Frente do pino de formato quebrada
P.F.Q. - Pino do formato Quebrado
14 |  |  | S: |  | N: |  | V.P.F. - Vedada pela ferramentaria
REB. - Rebarba (especificar região da rebarba)
B.V. - Bucha Virada
15 |  |  | S: |  | N: |  | C.P.Q. - Contra pino quebrado
B.B.F.Q. - Boca da bucha do formato quebrada
INFORMAÇÕES DE ENTRADA DO MOLDE
16 |  |  | S: |  | N: |  | Material: | POLIETILENO
[7 empty] | Máquina: | ENGEL 5
[7 empty] | Controlador resp.(abertura do documento): | VICTOR
[7 empty] | Data da entrada do molde: | 2018-07-23
Observações adicionais:
Revisão 04 - Data 28/Setembro/2018
1
2
3
4
9
10
11
12
5
6
7
8
13
14
15
16