## Plan1
|  | CAVIDADES NÃO CONFORMES | [5 empty] | TAMPINHA MARC. PINCEL/Q.B.
Molde 145C Alfatecnics AT-074
Cav. | Desvio | Data | Vedação |  |  | Controlador
1 |  |  | S: |  | N:
2 |  |  | S: |  | N:
3 | REBARBA ACENTUADA NO Ø16,79mm | 11.02.19 | S: | X | N: | DAVID
4 | CONTRAÇÃO INTERNA. (PINO QUENTE) | 11.02.19 | S: | X | N: | VAGNER P
5 |  |  | S: |  | N:
6 | REBARBA NO Ø MAIOR | 12.02.19 | S: | X | N: | VICTOR
7 |  |  | S: |  | N:
8 |  |  | S: |  | N:
9 |  |  | S: |  | N:
10 | REBARBA NO Ø MAIOR | 12.02.19 | S: | X | N: | VICTOR
11 |  |  | S: |  | N:
12 |  |  | S: |  | N:
13 | FORA DA MEDIDA | 11.02.19 | S: | X | N: | VAGNER | LEGENDA:
F.P.F.Q. - Frente do pino de formato quebrada
P.F.Q. - Pino do formato Quebrado
14 |  |  | S: |  | N: |  | V.P.F. - Vedada pela ferramentaria
REB. - Rebarba (especificar região da rebarba)
B.V. - Bucha Virada
15 |  |  | S: |  | N: |  | C.P.Q. - Contra pino quebrado
B.B.F.Q. - Boca da bucha do formato quebrada
INFORMAÇÕES DE ENTRADA DO MOLDE
16 |  |  | S: |  | N: |  | Material: | POLIETILENO
[7 empty] | Máquina: | ENGEL 34
[7 empty] | Controlador resp.(abertura do documento): | VAGNER P
[7 empty] | Data da entrada do molde: | 04.02.19
Observações adicionais:
Revisão 04 - Data 28/Setembro/2018
1
2
3
4
9
10
11
12
5
6
7
8
13
14
15
16