## Plan1
|  | CAVIDADES NÃO CONFORMES | [6 empty] | BICO REABASTECEDOR PINCEL/Q.B.
Molde 157 - Alfatecnics AT-096
Cav. | Desvio | Data | Vedação |  |  |  | Controlador
1 |  |  | S: |  | N:
2 |  |  | S: |  | N:
3 | QUEIMANDO NO TOPO | 2020-12-07 | S: |  | N: | X | PATRICK
4 | REBARBA NO TOPO | 2020-12-07 | S: |  | N: | X | PATRICK
5 |  |  | S: |  | N:
6 |  |  | S: |  | N:
7 |  |  | S: |  | N:
8 |  |  | S: |  | N:
9 |  |  | S: |  | N:
10 | REBARBA NO TOPO | 2020-12-07 | S: |  | N: | X | PATRICK
11 |  |  | S: |  | N:
12 |  |  | S: |  | N:
13 | DIFERENÇA DE MEDIDA | 2020-12-07 | S: | X | N: |  | PATRICK | LEGENDA:
F.P.F.Q. - Frente do pino de formato quebrada
P.F.Q. - Pino do formato Quebrado
14 | V.P.I. | 2020-12-07 | S: | X | N: |  | PATRICK | V.P.F. - Vedada pela ferramentaria
REB. - Rebarba (especificar região da rebarba)
B.V. - Bucha Virada
15 |  |  | S: |  | N: |  |  | C.P.Q. - Contra pino quebrado
B.B.F.Q. - Boca da bucha do formato quebrada
INFORMAÇÕES DE ENTRADA DO MOLDE
16 |  |  | S: |  | N: |  |  | Material: | PP PT 400NAQ
[8 empty] | Máquina: | ROMI 45
[8 empty] | Controlador resp.(abertura do documento): | PATRICK PAIVA
[8 empty] | Data da entrada do molde: | 7/12/2020
Data de atualização da grade/Responsável:
Observações adicionais:
Revisão 05 - Data 20/Março/2020
1
9
10
3
2
4
12
1
5
6
3
4
7
8
2
11
13
14
16
15