## Plan1
|  | CAVIDADES NÃO CONFORMES | [6 empty] | BICO REABASTECEDOR PINCEL/Q.B.
Molde 157 - Alfatecnics AT-096
Cav. | Desvio | Data | Vedação |  |  |  | Controlador
1 | REB. TOPO/BASE | 2021-09-13 | S: |  | N: | X | MARCO
2 | REB. TOPO/BASE | 2021-09-13 | S: |  | N: | X | MARCO
3 | REB. TOPO | 2021-09-13 | S: |  | N: | X | MARCO
4 | REB. TOPO/BASE | 2021-09-13 | S: |  | N: | X | MARCO
5 | REB. TOPO | 2021-09-13 | S: |  | N: | X | MARCO
6 | REB. TOPO | 2021-09-13 | S: |  | N: | X | MARCO
7 | REB. TOPO | 2021-09-13 | S: |  | N: | X | MARCO
8 | VPF | 2021-09-07 | S: | X | N: |  | DOUGLAS
9 | VPF | 2021-09-07 | S: | X | N: |  | DOUGLAS
10 | VPF | 2021-09-07 | S: | X | N: |  | DOUGLAS
11 | REB. TOPO/BASE | 2021-09-13 | S: |  | N: | X | MARCO
12 | REB. TOPO | 2021-09-13 | S: |  | N: | X | MARCO
13 | VPF | 2021-09-07 | S: | X | N: |  | DOUGLAS | LEGENDA:
F.P.F.Q. - Frente do pino de formato quebrada
P.F.Q. - Pino do formato Quebrado
14 | VPF | 2021-09-07 | S: | X | N: |  | DOUGLAS | V.P.F. - Vedada pela ferramentaria
REB. - Rebarba (especificar região da rebarba)
B.V. - Bucha Virada
15 | REB. TOPO | 2021-09-13 | S: |  | N: | X | MARCO | C.P.Q. - Contra pino quebrado
B.B.F.Q. - Boca da bucha do formato quebrada
INFORMAÇÕES DE ENTRADA DO MOLDE
16 | REB. TOPO | 2021-09-13 | S: |  | N: | X | MARCO | Material: | PP FT120 WV
[8 empty] | Máquina: | ENGEL 33
[8 empty] | Controlador resp.(abertura do documento): | DOUGLAS
[8 empty] | Data da entrada do molde: | 2021-09-07
Data de atualização da grade/Responsável:
Observações adicionais: Molde retirado para ferramentaria
Revisão 05 - Data 20/Março/2020
1
9
10
3
2
4
12
1
5
6
3
4
7
8
2
11
13
14
16
15