## Plan1
|  | CAVIDADES NÃO CONFORMES | [5 empty] | TAMPA REAB. Q.B.
Molde 145 D Alfatecnics AT-070
Cav. | Desvio | Data | Vedação |  |  | Controlador
1 |  |  | S: |  | N:
2 |  |  | S: |  | N:
3 |  |  | S: |  | N:
4 |  |  | S: |  | N:
5 |  |  | S: |  | N:
6 |  |  | S: |  | N:
7 | REB. NO Ø MAIOR | 21.8.20 | S: | X | N: | DIOGO
8 | REB. NO Ø MAIOR | 21.8.20 | S: | X | N: | DIOGO
9 |  |  | S: |  | N:
10 |  |  | S: |  | N:
11 |  |  | S: |  | N:
12 |  |  | S: |  | N:
13 |  |  | S: |  | N: |  | LEGENDA:
F.P.F.Q. - Frente do pino de formato quebrada
P.F.Q. - Pino do formato Quebrado
14 |  |  | S: |  | N: |  | V.P.F. - Vedada pela ferramentaria
REB. - Rebarba (especificar região da rebarba)
B.V. - Bucha Virada
15 |  |  | S: |  | N: |  | C.P.Q. - Contra pino quebrado
B.B.F.Q. - Boca da bucha do formato quebrada
INFORMAÇÕES DE ENTRADA DO MOLDE
16 |  |  | S: |  | N: |  | Material: | POLIETILENO
[7 empty] | Máquina: | ROMI 38
[7 empty] | Controlador resp.(abertura do documento): | MÁRCIO
[7 empty] | Data da entrada do molde: | 2020-08-11
[7 empty] | Data de atualização da grade/Responsável: | 09/09/2020 - DOUGLAS
Observações adicionais:TRANSFERIDO PARA A36 09/09/2020
Revisão 05 - Data 20/Março/2020
1
2
3
4
9
10
11
12
5
6
7
8
13
14
15
16